## Data pro vzorce
Typ sváru |  | Koutový svár | K.S. Svařovací poloha PB | K.S. Svařovací poloha PA | K.S. Svařovací poloha PC | Tupý svár | T.S. Svařovací poloha PB | T.S. Svařovací poloha PA | T.S. Svařovací poloha PC
Koutový svár |  | K.S. Svařovací poloha PB | 2 | 2 | 2 | T.S. Svařovací poloha PB | 2 | 2 | 2
Tupý svár |  | K.S. Svařovací poloha PA | 3 | 3 | 3 | T.S. Svařovací poloha PA | 3 | 3 | 3
|  | K.S. Svařovací poloha PC | 4 | 4 | 4 | T.S. Svařovací poloha PC | 4 | 4 | 4
|  |  | 5 | 5 | 5 |  | 5 | 5 | 5
|  |  | 6 | 6 | 6 |  | 6 | 6 | 6
|  |  | 7 | 7 | 7 |  | 8 | 8 | 8
|  |  | 8 | 8 | 8 |  | 10 | 10 | 10
|  |  | 10 | 10 | 10 |  | 12 | 12 | 12
|  |  | 12 | 12 | 12 |  | 14 | 14 | 14
|  |  | 14 | 14 | 14 |  | 16 | 16 | 16
|  |  | 16 | 16 | 16 |  | 18 | 18 | 18
|  |  | 18 | 18 | 18 |  | 20 | 20 | 20
|  |  | 20 | 20 | 20 |  | 22 | 22 | 22
|  |  | 25 | 25 | 25 |  | 25 | 25 | 25
[7 empty] | 26 | 26 | 26
Koutový svár | [6 empty] | 28 | 28 | 28
Svařovací poloha PB |  | Svařovací poloha PA |  | Svařovací poloha PC |  |  | 30 | 30 | 30
Rozměr sváru | Čas sváření / 1000mm (min) | Rozměr sváru | Čas sváření / 1000mm (min) | Rozměr sváru | Čas sváření / 1000mm (min) |  | 32 | 32 | 32
2 | 2.2 | 2 | 2.2 | 2 | 2.4
3 | 3.9 | 3 | 3.9 | 3 | 4.3 | Tupý svár
4 | 5.9 | 4 | 5.9 | 4 | 6.5 | Svařovací poloha PB |  | Svařovací poloha PA |  | Svařovací poloha PC
5 | 9 | 5 | 9 | 5 | 9.9 | Rozměr sváru | Čas sváření / 1000mm (min) | Rozměr sváru | Čas sváření / 1000mm (min) | Rozměr sváru | Čas sváření / 1000mm (min)
6 | 13.3 | 6 | 13.3 | 6 | 14.7 | 2 | 2.8 | 2 | 2.8 | 2 | 3.1
7 | 18.7 | 7 | 18.7 | 7 | 20.6 | 3 | 4.3 | 3 | 4.3 | 3 | 4.7
8 | 24.7 | 8 | 24.7 | 8 | 27.2 | 4 | 5.3 | 4 | 5.3 | 4 | 5.8
10 | 32.4 | 10 | 32.4 | 10 | 35.7 | 5 | 8.1 | 5 | 8.1 | 5 | 8.9
12 | 41.1 | 12 | 41.1 | 12 | 45.2 | 6 | 11.5 | 6 | 11.5 | 6 | 12.7
14 | 51.3 | 14 | 51.3 | 14 | 56.4 | 8 | 20 | 8 | 20 | 8 | 22
16 | 64.6 | 16 | 64.6 | 16 | 71.1 | 10 | 25.3 | 10 | 25.3 | 10 | 27.8
18 | 80 | 18 | 80 | 18 | 88 | 12 | 31.7 | 12 | 31.7 | 12 | 34.9
20 | 96.8 | 20 | 96.8 | 20 | 106.5 | 14 | 40 | 14 | 40 | 14 | 44
25 | 141.1 | 25 | 141.1 | 25 | 155.2 | 16 | 49.5 | 16 | 49.5 | 16 | 54.4
[6 empty] | 18 | 59.3 | 18 | 59.3 | 18 | 65.3
[6 empty] | 20 | 70.5 | 20 | 70.5 | 20 | 77.5
[6 empty] | 22 | 82.8 | 22 | 82.8 | 22 | 91.1
[6 empty] | 25 | 95.9 | 25 | 95.9 | 25 | 105.5
[6 empty] | 26 | 110.2 | 26 | 110.2 | 26 | 121.2
[6 empty] | 28 | 126.4 | 28 | 126.4 | 28 | 139
[6 empty] | 30 | 142.1 | 30 | 142.1 | 30 | 156.4
[6 empty] | 32 | 160.2 | 32 | 160.2 | 32 | 176.2

## Sváření
MIG/MAG (CO2) - ruční, volně
Typ sváru | Poloha | Rozměr sváru | Délka sváru (mm) | Čas sváření (min)
Koutový svár | K.S. Svařovací poloha PA | 2 | VYPLŇ! | #VALUE!